## cbr 1sondeo 1 (hidden)
tomado a 70 cms
|  |  | golpe | penetracion acumulada | penetracion golpe colocado | penetracion por golpe | factor golpe | indice pdc | cbr | cbr %
GOLPE | PENETRACION
1 | 8.333333 | 8.333333 | 1 | 8.33 | 8.33 | 8.33 | 2 | 16.66 | 1.091724 | 12.35162 | 8.333333
2 | 16.66667 | 8.333333 | 1 | 16.66 | 8.33 | 8.33 | 2 | 16.66 | 1.091724 | 12.35162 | 9.090909
3 | 25 | 8.333333 | 1 | 25 | 8.34 | 8.34 | 2 | 16.68 | 1.09114 | 12.33504
4 | 33.33333 | 8.333333 | 1 | 33.33333 | 8.333333 | 8.333333 | 2 | 16.66667 | 1.091529 | 12.34609
5 | 41.66667 | 8.333333 | 1 | 41.66667 | 8.333333 | 8.333333 | 2 | 16.66667 | 1.091529 | 12.34609
6 | 50 | 8.333333 | 1 | 50 | 8.333333 | 8.333333 | 2 | 16.66667 | 1.091529 | 12.34609
7 | 58.33333 | 8.333333 | 1 | 58.33333 | 8.333333 | 8.333333 | 2 | 16.66667 | 1.091529 | 12.34609
8 | 66.66667 | 8.333333 | 1 | 66.66667 | 8.333333 | 8.333333 | 2 | 16.66667 | 1.091529 | 12.34609
9 | 75 | 8.333333 | 1 | 75 | 8.333333 | 8.333333 | 2 | 16.66667 | 1.091529 | 12.34609
10 | 83.33333 | 8.333333 | 1 | 83.33333 | 8.333333 | 8.333333 | 2 | 16.66667 | 1.091529 | 12.34609
11 | 91.66667 | 8.333333 | 1 | 91.66667 | 8.333333 | 8.333333 | 2 | 16.66667 | 1.091529 | 12.34609
12 | 100 | 8.333333 | 1 | 100 | 8.333333 | 8.333333 | 2 | 16.66667 | 1.091529 | 12.34609
1 | 9.090909 | 9.090909 | 1 | 109.0909 | 9.090909 | 9.090909 | 2 | 18.18182 | 1.049206 | 11.1997
2 | 18.18182 | 9.090909 | 1 | 118.1818 | 9.090909 | 9.090909 | 2 | 18.18182 | 1.049206 | 11.1997
3 | 27.27273 | 9.090909 | 1 | 127.2727 | 9.090909 | 9.090909 | 2 | 18.18182 | 1.049206 | 11.1997
4 | 36.36364 | 9.090909 | 1 | 136.3636 | 9.090909 | 9.090909 | 2 | 18.18182 | 1.049206 | 11.1997
5 | 45.45455 | 9.090909 | 1 | 145.4545 | 9.090909 | 9.090909 | 2 | 18.18182 | 1.049206 | 11.1997
6 | 54.54545 | 9.090909 | 1 | 154.5455 | 9.090909 | 9.090909 | 2 | 18.18182 | 1.049206 | 11.1997
7 | 63.63636 | 9.090909 | 1 | 163.6364 | 9.090909 | 9.090909 | 2 | 18.18182 | 1.049206 | 11.1997
8 | 72.72727 | 9.090909 | 1 | 172.7273 | 9.090909 | 9.090909 | 2 | 18.18182 | 1.049206 | 11.1997
9 | 81.81818 | 9.090909 | 1 | 181.8182 | 9.090909 | 9.090909 | 2 | 18.18182 | 1.049206 | 11.1997
10 | 90.90909 | 9.090909 | 1 | 190.9091 | 9.090909 | 9.090909 | 2 | 18.18182 | 1.049206 | 11.1997
11 | 100 | 9.090909 | 1 | 200 | 9.090909 | 9.090909 | 2 | 18.18182 | 1.049206 | 11.1997
1
1
1
1
1
1
1
1
1
1
1
1
1
1
1
1
1
1
1
1
1
1
1
1
1
1
1
1
1
1
1
1
1
1
1
1
1
1
1
1
1
1
1
1
1
1
1
1
1
1
1
1
1
1
1
1
1
1
1
1
1
1
1
1
1
1
1
1
1
1
1
1
1
1
1
1
1
1
1
1
1
1
1
1
1
1
1
1
1
1
1
1
1
1
1
1
1
1
1
1
1
1
1
1
1
1
1
1
1
1
1
1
1
|  |  | 1 | 1000 | 925 | 925 | 2 | 1850 | -1.199232 | 0.06320736
|  |  | 1 | [5 empty] | #NUM!
1
1
|  |  | cbr promedio | [6 empty] | 11.26354

## cbr 1
LABORATORIO DE SUELOS UNIMINUTO GIRARDOT |  | REGISTRO DE PENETRACION CON CONO DINAMICO (D.C.P)
Proyecto: |  | COMPARATIVO MEZCLA ASFALTICA NATURAL VS CONVENCIONAL
Localización de la obra: |  | FUERTE MILITAR TOL. VIA LA ESMERALDA - FUERTE MILITAR DE TOLEMAIDA
Peso del Martillo |  | 8 Kg | Tiempo : | Prediccion 33°
Apique |  | 1 | Nivel Freatico |  | Desconocido
Localización del apique |  | 4º13'47.02"N | 74º41'03,05"W
Fecha de realizaciòn del ensayo |  | 2019-09-04
GOLPES | PENETRACIÓN ACUMULADA(mm) | PENETRACION ENTRE LECTURAS (mm) | PENETRACIÓN POR GOLPE (mm) | FACTOR GOLPE | INDICE PDC | CBR | CBR %
0 | 0 | 0 | 0 | 0 | 0 | 0 | 0
5 | 23 | 23 | 4.6 | 1 | 4.6 | 52.85597 | 52.85597
5 | 45 | 22 | 4.4 | 1 | 4.4 | 55.55407 | 55.55407
5 | 73 | 28 | 5.6 | 1 | 5.6 | 42.40453 | 42.40453
5 | 95 | 22 | 4.4 | 1 | 4.4 | 55.55407 | 55.55407
5 | 117 | 22 | 4.4 | 1 | 4.4 | 55.55407 | 55.55407
5 | 133 | 16 | 3.2 | 1 | 3.2 | 79.36242 | 79.36242
5 | 147 | 14 | 2.8 | 1 | 2.8 | 92.16496 | 92.16496
5 | 163 | 16 | 3.2 | 1 | 3.2 | 79.36242 | 79.36242
5 | 184 | 21 | 4.2 | 1 | 4.2 | 58.5253 | 58.5253
5 | 202 | 18 | 3.6 | 1 | 3.6 | 69.55431 | 69.55431
ALUMNOS | EVER CASTRO GALEANO |  |  |  | TANIA TRUILLO
Realizó |  |  |  |  | Realizó
El presente ensayo para un estudio de investigación geotécnica constituye una actividad de carácter académico con el fin ultimo de obrar como soporte para el "ANÁLISIS COMPARATIVO DE DISEÑO DE UN TRAMO DE PAVIMENTO DE 3.5 KM; ENTRE MEZCLA ASFÁLTICA NATURAL Y MEZCLA ASFÁLTICA CONVENCIONAL FUERTE MILITAR DE TOLEMAIDA".

## cbr 2
LABORATORIO DE SUELOS UNIMINUTO GIRARDOT |  | REGISTRO DE PENETRACION CON CONO DINAMICO (D.C.P)
Proyecto: |  | COMPARATIVO MEZCLA ASFALTICA NATURAL VS CONVENCIONAL
Localización de la obra: |  | FUERTE MILITAR TOL. VIA LA ESMERALDA - FUERTE MILITAR DE TOLEMAIDA
Peso del Martillo |  | 8 Kg | Tiempo : | Prediccion 33°
Apique |  | 6 | Nivel Freatico |  | Desconocido
Localización del apique |  | 4º13'50.90"N | 74º40'32,60"W
Fecha de realizaciòn del ensayo |  | 2019-09-04
GOLPES | PENETRACIÓN ACUMULADA(mm) | PENETRACION ENTRE LECTURAS (mm) | PENETRACIÓN POR GOLPE (mm) | FACTOR GOLPE | INDICE PDC | CBR | CBR %
0 | 0 | 0 | 0 | 0 | 0 | 0 | 0
5 | 26 | 26 | 5.2 | 1 | 5.2 | 46.07434 | 46.07434
5 | 48 | 22 | 4.4 | 1 | 4.4 | 55.55407 | 55.55407
5 | 83 | 35 | 7 | 1 | 7 | 33.0273 | 33.0273
5 | 107 | 24 | 4.8 | 1 | 4.8 | 50.39561 | 50.39561
5 | 129 | 22 | 4.4 | 1 | 4.4 | 55.55407 | 55.55407
5 | 150 | 21 | 4.2 | 1 | 4.2 | 58.5253 | 58.5253
5 | 172 | 22 | 4.4 | 1 | 4.4 | 55.55407 | 55.55407
5 | 191 | 19 | 3.8 | 1 | 3.8 | 65.46742 | 65.46742
5 | 224 | 33 | 6.6 | 1 | 6.6 | 35.27716 | 35.27716
5 | 244 | 20 | 4 | 1 | 4 | 61.81241 | 61.81241
ALUMNOS | EVER CASTRO GALEANO |  |  |  | TANIA TRUILLO
Realizó |  |  |  |  | Realizó
El presente ensayo para un estudio de investigación geotécnica constituye una actividad de carácter académico con el fin ultimo de obrar como soporte para el "ANÁLISIS COMPARATIVO DE DISEÑO DE UN TRAMO DE PAVIMENTO DE 3.5 KM; ENTRE MEZCLA ASFÁLTICA NATURAL Y MEZCLA ASFÁLTICA CONVENCIONAL FUERTE MILITAR DE TOLEMAIDA".

## cbr 3
LABORATORIO DE SUELOS UNIMINUTO GIRARDOT |  | REGISTRO DE PENETRACION CON CONO DINAMICO (D.C.P)
Proyecto: |  | COMPARATIVO MEZCLA ASFALTICA NATURAL VS CONVENCIONAL
Localización de la obra: |  | FUERTE MILITAR TOL. VIA LA ESMERALDA - FUERTE MILITAR DE TOLEMAIDA
Peso del Martillo |  | 8 Kg | Tiempo : | Prediccion 33°
Apique |  | 13 | Nivel Freatico |  | Desconocido
Localización del apique |  | 4º14'07.32"N | 74º40'6,51"W
Fecha de realizaciòn del ensayo |  | 2019-09-04
GOLPES | PENETRACIÓN ACUMULADA(mm) | PENETRACION ENTRE LECTURAS (mm) | PENETRACIÓN POR GOLPE (mm) | FACTOR GOLPE | INDICE PDC | CBR | CBR %
0 | 0 | 0 | 0 | 0 | 0 | 0 | 0
5 | 56 | 56 | 11.2 | 1 | 11.2 | 19.51006 | 19.51006
5 | 98 | 42 | 8.4 | 1 | 8.4 | 26.92713 | 26.92713
5 | 145 | 47 | 9.4 | 1 | 9.4 | 23.73994 | 23.73994
5 | 198 | 53 | 10.6 | 1 | 10.6 | 20.75106 | 20.75106
5 | 245 | 47 | 9.4 | 1 | 9.4 | 23.73994 | 23.73994
5 | 287 | 42 | 8.4 | 1 | 8.4 | 26.92713 | 26.92713
5 | 330 | 43 | 8.6 | 1 | 8.6 | 26.22676 | 26.22676
5 | 364 | 34 | 6.8 | 1 | 6.8 | 34.11716 | 34.11716
5 | 403 | 39 | 7.8 | 1 | 7.8 | 29.25748 | 29.25748
5 | 445 | 42 | 8.4 | 1 | 8.4 | 26.92713 | 26.92713
ALUMNOS | EVER CASTRO GALEANO |  |  |  | TANIA TRUILLO
Realizó |  |  |  |  | Realizó
El presente ensayo para un estudio de investigación geotécnica constituye una actividad de carácter académico con el fin ultimo de obrar como soporte para el "ANÁLISIS COMPARATIVO DE DISEÑO DE UN TRAMO DE PAVIMENTO DE 3.5 KM; ENTRE MEZCLA ASFÁLTICA NATURAL Y MEZCLA ASFÁLTICA CONVENCIONAL FUERTE MILITAR DE TOLEMAIDA".

## cbr 4
LABORATORIO DE SUELOS UNIMINUTO GIRARDOT |  | REGISTRO DE PENETRACION CON CONO DINAMICO (D.C.P)
Proyecto: |  | COMPARATIVO MEZCLA ASFALTICA NATURAL VS CONVENCIONAL
Localización de la obra: |  | FUERTE MILITAR TOL. VIA LA ESMERALDA - FUERTE MILITAR DE TOLEMAIDA
Peso del Martillo |  | 8 Kg | Tiempo : | Prediccion 33°
Apique |  | 18 | Nivel Freatico |  | Desconocido
Localización del apique |  | 4º14'20.32"N | 74º39'44,21"W
Fecha de realizaciòn del ensayo |  | 2019-09-04
GOLPES | PENETRACIÓN ACUMULADA(mm) | PENETRACION ENTRE LECTURAS (mm) | PENETRACIÓN POR GOLPE (mm) | FACTOR GOLPE | INDICE PDC | CBR | CBR %
0 | 0 | 0 | 0 | 0 | 0 | 0 | 0
5 | 58 | 58 | 11.6 | 1 | 11.6 | 18.75815 | 18.75815
5 | 103 | 45 | 9 | 1 | 9 | 24.92477 | 24.92477
5 | 158 | 55 | 11 | 1 | 11 | 19.90779 | 19.90779
5 | 218 | 60 | 12 | 1 | 12 | 18.05926 | 18.05926
5 | 254 | 36 | 7.2 | 1 | 7.2 | 32.00151 | 32.00151
5 | 292 | 38 | 7.6 | 1 | 7.6 | 30.12116 | 30.12116
5 | 331 | 39 | 7.8 | 1 | 7.8 | 29.25748 | 29.25748
5 | 372 | 41 | 8.2 | 1 | 8.2 | 27.66377 | 27.66377
5 | 410 | 38 | 7.6 | 1 | 7.6 | 30.12116 | 30.12116
5 | 443 | 33 | 6.6 | 1 | 6.6 | 35.27716 | 35.27716
ALUMNOS | EVER CASTRO GALEANO |  |  |  | TANIA TRUILLO
Realizó |  |  |  |  | Realizó
El presente ensayo para un estudio de investigación geotécnica constituye una actividad de carácter académico con el fin ultimo de obrar como soporte para el "ANÁLISIS COMPARATIVO DE DISEÑO DE UN TRAMO DE PAVIMENTO DE 3.5 KM; ENTRE MEZCLA ASFÁLTICA NATURAL Y MEZCLA ASFÁLTICA CONVENCIONAL FUERTE MILITAR DE TOLEMAIDA".